## Recipe
# | Process_name | delay | chuck_position | main_shutter | integration_time | Ar | O2 | N2 | Ar_flow | O2_flow | N2_flow | base_pressure | working_pressure | shutter_delay | process_time | gun1 | gun2 | gun3 | G1 Target | G2 Target | G3 Target | power_select | use_dc_power | dc_power | use_dc_power2 | dc_power2 | use_rf_power | rf_power | use_dc_pulse | dc_pulse_power | dc_pulse_freq | dc_pulse_off_time | use_rf_pulse | rf_pulse_power | rf_pulse_freq | rf_pulse_duty_cycle | use_heater | heater_temp | heater_ramp | heater_soak
| delay | 20m
1 | 예시_공정명 |  | down | T | 50 | T | F | F | 50 | 0 | 0 | 7e-06 | 60 | 5 | 350 | T | F | F |  |  |  | F | F |  | F |  | F |  | T | 80 | 20 | 10 | F
Note on A1: 단계 번호(1,2,3…). 대기(delay) 행은 비움. test = 장비를 쓰지 않고 process_time(분)만큼 기다리기만 하는 시험 행
Note on B1: 공정 이름(로그·챗·CSV에 표시). 대기 행은 'delay' 등 자유
Note on C1: 단위: 분 대기 행 전용. 숫자=분(20), 또는 90s / 10m / 1h30m. 공정 행은 비움
Note on D1: up / mid / down. 공란=이동 안 함
Note on E1: 단위: T/F T=메인 셔터 사용
Note on F1: 단위: ms OES 적분시간(정수, ≥1)
Note on G1: 단위: T/F T=Ar 사용
Note on H1: 단위: T/F T=O2 사용
Note on I1: 단위: T/F T=N2 사용
Note on J1: 단위: sccm Ar 유량(≥0)
Note on K1: 단위: sccm O2 유량(≥0)
Note on L1: 단위: sccm N2 유량(≥0)
Note on M1: 단위: Torr 베이스 압력 도달 기준(예 7.00E-06)
Note on N1: 단위: mTorr 공정 압력(>0)
Note on O1: 단위: min 프리스퍼터(셔터 닫힌 채 방전) 시간, 분
Note on P1: 단위: min 메인 공정(셔터 열림) 시간, 분
Note on Q1: 단위: T/F T=G1 사용
Note on R1: 단위: T/F T=G2 사용
Note on S1: 단위: T/F T=G3 사용
Note on T1: G1 타겟 이름(재고 DB 이름과 동일하게)
Note on U1: G2 타겟 이름
Note on V1: G3 타겟 이름
Note on W1: 단위: T/F RF 전용 경로 릴레이. DC Pulse 사용 시 반드시 F ([EL-026])
Note on X1: 단위: T/F T=DC1 연속 파워 사용
Note on Y1: 단위: W DC1 설정 파워(>0)
Note on Z1: 단위: T/F DC2 폐지 — 쓰지 않음(F 또는 공란). D/A CH3 는 CH2 히터 출력
Note on AA1: 단위: W DC2 폐지 — 비워 두세요
Note on AB1: 단위: T/F T=RF 연속 파워 사용
Note on AC1: 단위: W RF 설정 파워(>0)
Note on AD1: 단위: T/F T=DC Pulse(EnerPulse) 사용. F이면 아래 3칸은 무시됨
Note on AE1: 단위: W DC Pulse 설정 파워 1~1000 (settings DCP_MAX_POWER_W)
Note on AF1: 단위: kHz 정수 20~150 (EnerPulse 매뉴얼 p.12). 공란=장비 값 유지
Note on AG1: 단위: us Off Time 1.0~10.0 µs, 상한=MIN(10, 400/kHz) (매뉴얼 p.13 그림3). 'DC'=DC 모드, 공란=장비 값 유지
Note on AH1: 단위: T/F T=RF Pulse(CESAR) 사용. F이면 아래 3칸은 무시됨
Note on AI1: 단위: W RF Pulse 설정 파워 1~1000
Note on AJ1: 단위: kHz 0.001~30 (CESAR 1310 사양 1 Hz~30 kHz). 공란=장비 값 유지
Note on AK1: 단위: % 정수 1~99. On/Off 각 16 µs 이상 → 1.6×kHz ≤ duty ≤ 100−1.6×kHz 권장(CESAR 4-75)
Note on AL1: 단위: T/F T=CH2 히터 사용 — 공정 시작 전에 heater_temp 까지 올리고(RAMP) 도달 뒤 heater_soak 만큼 기다린(SOAK) 뒤 공정, 공정 중에도 유지. CH1 은 사용 불가
Note on AM1: 단위: °C 목표 온도 1~900 (HEATER_MAX_TEMP·HEATER_SV_LIMIT_C). use_heater=T 이면 필수
Note on AN1: 단위: °C/min RAMP 속도 0.1~60. 공란 = 기본값(HEATER_RAMP_RATE_C_PER_MIN, 6)
Note on AO1: 단위: min 도달 뒤 SOAK 0~480분 — 시간만 센다(온도는 PID 가 계속 맞추고, 흔들려도 다시 세지 않음). 공란 = SOAK 없음(도달 확인 뒤 바로 공정)

## 설명
레시피 템플릿 (예시 행은 지우거나 덮어쓰세요)
첫 번째 시트(Recipe)의 1행 헤더는 프로그램이 이름으로 읽으므로 바꾸지 마세요. 각 칸을 선택하면 단위·허용값 안내가 뜨고, 범위 밖 값은 입력이 막힙니다. 노란 칸=펄스 파라미터. 빨간 칸=Off Time 범위 위반, 주황 칸=RF duty 16µs 규칙 경고.
컬럼 | 단위 | 허용값 / 설명 | 비고
# |  | 단계 번호(1,2,3…). 대기(delay) 행은 비움. test = 장비를 쓰지 않고 process_time(분)만큼 기다리기만 하는 시험 행 | test 행은 장비를 쓰지 않는다(로봇·큐 동작 시험용)
Process_name |  | 공정 이름(로그·챗·CSV에 표시). 대기 행은 'delay' 등 자유
delay | 분 | 대기 행 전용. 숫자=분(20), 또는 90s / 10m / 1h30m. 공정 행은 비움 | 대기 행은 # 를 비우고 Process_name·delay만 채움. 히터는 건드리지 않음(도달 후 대기는 heater_soak)
chuck_position |  | up / mid / down. 공란=이동 안 함
main_shutter | T/F | T=메인 셔터 사용
integration_time | ms | OES 적분시간(정수, ≥1)
Ar | T/F | T=Ar 사용
O2 | T/F | T=O2 사용
N2 | T/F | T=N2 사용
Ar_flow | sccm | Ar 유량(≥0)
O2_flow | sccm | O2 유량(≥0)
N2_flow | sccm | N2 유량(≥0)
base_pressure | Torr | 베이스 압력 도달 기준(예 7.00E-06)
working_pressure | mTorr | 공정 압력(>0)
shutter_delay | min | 프리스퍼터(셔터 닫힌 채 방전) 시간, 분
process_time | min | 메인 공정(셔터 열림) 시간, 분
gun1 | T/F | T=G1 사용
gun2 | T/F | T=G2 사용
gun3 | T/F | T=G3 사용
G1 Target |  | G1 타겟 이름(재고 DB 이름과 동일하게)
G2 Target |  | G2 타겟 이름
G3 Target |  | G3 타겟 이름
power_select | T/F | RF 전용 경로 릴레이. DC Pulse 사용 시 반드시 F ([EL-026]) | DC Pulse와 함께 T이면 과전류(8/25 사고)
use_dc_power | T/F | T=DC1 연속 파워 사용
dc_power | W | DC1 설정 파워(>0)
use_dc_power2 | T/F | DC2 폐지 — 쓰지 않음(F 또는 공란). D/A CH3 는 CH2 히터 출력 | 2026-10 CH2 히터 추가로 D/A CH3 를 히터가 씀
dc_power2 | W | DC2 폐지 — 비워 두세요
use_rf_power | T/F | T=RF 연속 파워 사용
rf_power | W | RF 설정 파워(>0)
use_dc_pulse | T/F | T=DC Pulse(EnerPulse) 사용. F이면 아래 3칸은 무시됨
dc_pulse_power | W | DC Pulse 설정 파워 1~1000 (settings DCP_MAX_POWER_W)
dc_pulse_freq | kHz | 정수 20~150 (EnerPulse 매뉴얼 p.12). 공란=장비 값 유지 | 20 kHz → Off 최대 10.0 / 50 kHz → 8.0 / 100 kHz → 4.0 µs
dc_pulse_off_time | us | Off Time 1.0~10.0 µs, 상한=MIN(10, 400/kHz) (매뉴얼 p.13 그림3). 'DC'=DC 모드, 공란=장비 값 유지 | EnerPulse는 듀티가 아니라 Off Time(µs)을 설정값으로 씀. 듀티 = 1 − Off×kHz/1000
use_rf_pulse | T/F | T=RF Pulse(CESAR) 사용. F이면 아래 3칸은 무시됨
rf_pulse_power | W | RF Pulse 설정 파워 1~1000
rf_pulse_freq | kHz | 0.001~30 (CESAR 1310 사양 1 Hz~30 kHz). 공란=장비 값 유지
rf_pulse_duty_cycle | % | 정수 1~99. On/Off 각 16 µs 이상 → 1.6×kHz ≤ duty ≤ 100−1.6×kHz 권장(CESAR 4-75) | 범위 밖이면 장비가 CSR 51로 거부함
use_heater | T/F | T=CH2 히터 사용 — 공정 시작 전에 heater_temp 까지 올리고(RAMP) 도달 뒤 heater_soak 만큼 기다린(SOAK) 뒤 공정, 공정 중에도 유지. CH1 은 사용 불가 | 다음 공정 행도 use_heater=T 면 히터를 켠 채 넘어가고, 아니면 공정이 끝날 때 끈다
heater_temp | °C | 목표 온도 1~900 (HEATER_MAX_TEMP·HEATER_SV_LIMIT_C). use_heater=T 이면 필수 | 목표 ±2°C 안에 60초 머물면 도달로 본다(HEATER_SOAK_*). 그 뒤 대기는 heater_soak
heater_ramp | °C/min | RAMP 속도 0.1~60. 공란 = 기본값(HEATER_RAMP_RATE_C_PER_MIN, 6) | 목표 20°C 앞부터 감속해 1°C/min 로 도착(HEATER_APPROACH_*)
heater_soak | min | 도달 뒤 SOAK 0~480분 — 시간만 센다(온도는 PID 가 계속 맞추고, 흔들려도 다시 세지 않음). 공란 = SOAK 없음(도달 확인 뒤 바로 공정) | SOAK 중에도 히터 이상·꺼짐·출력 무응답/끊김이면 공정 중단. ±2°C 밖으로 나가면 로그·도달 카드에 기록만. 행마다 따로 적용